670519 | SFD 300 C | 10300301_SFD300C_SL_F | Fiberscheiben | Halbflexible Scheiben | Halbflexible Scheiben | Fiberscheiben | 10300301 |  | Marmor¦Granit¦Beton¦Terazzo¦Kunststoff¦Klebstoff | Stahl¦Edelstahl | Fiberscheiben | Fiberscheiben | SFD 300 C Fiberscheiben, 180 x 22,23 mm Korn 24 | Halbflexible Schleifscheibe |  | Vorteile: Hoch agressives und scharfkantiges Siliciumcarbid Korn - Lange Standzeit - Flexibel einsetzbar auf fast allen Materialien - Sehr gutes Preis-Leistungs-Verhältnis - Einsetzbar nur mit Stützteller (ST 358 A) |  |  | Winkelschleifer |  |  | Leim |  | SiC |  |  |  |  | dicht |  | Fiber | 80 m/s | 8600 U/min |  |  |  | Sternloch |  |  | 24 | [9 empty] | Durchmesser x Loch in mm | 180 x 22,23 | 22,23 mm | 7/8 | [6 empty] | 180 mm | 7 | [33 empty] | Fiberscheiben |  | Schleifscheiben, Fiberscheiben, Vulkanfiberscheiben, Fiberschleifscheiben, Schleiffiberscheiben, Schleifscheibe, Fiberscheibe, Schleiffiberscheibe, Vulkanfiberscheibe, Fiberschleifscheibe |  |  |  |  | winkelschleifer.png | fi_sfd300c.jpg |  |  |  |  | 10300301_SFD300C.pdf | [6 empty] | 68052000 | CN | 4014855940318 | 0,17 KG | [7 empty] | 4014855940134 | 10 ST | 185 MM | 185 MM | 75 MM | 1,7 KG | 2,57 CDM | Gesleevt in Folie | [7 empty] | EC000173 | EC000173 | AAA020c006 | AAA020c006 | 21011315 | 21011315
670521 | SFD 300 C | 10300301_SFD300C_SL_F | Fiberscheiben | Halbflexible Scheiben | Halbflexible Scheiben | Fiberscheiben | 10300301 |  | Marmor¦Granit¦Beton¦Terazzo¦Kunststoff¦Klebstoff | Stahl¦Edelstahl | Fiberscheiben | Fiberscheiben | SFD 300 C Fiberscheiben, 180 x 22,23 mm Korn 36 | Halbflexible Schleifscheibe |  | Vorteile: Hoch agressives und scharfkantiges Siliciumcarbid Korn - Lange Standzeit - Flexibel einsetzbar auf fast allen Materialien - Sehr gutes Preis-Leistungs-Verhältnis - Einsetzbar nur mit Stützteller (ST 358 A) |  |  | Winkelschleifer |  |  | Leim |  | SiC |  |  |  |  | dicht |  | Fiber | 80 m/s | 8600 U/min |  |  |  | Sternloch |  |  | 36 | [9 empty] | Durchmesser x Loch in mm | 180 x 22,23 | 22,23 mm | 7/8 | [6 empty] | 180 mm | 7 | [33 empty] | Fiberscheiben |  | Schleifscheiben, Fiberscheiben, Vulkanfiberscheiben, Fiberschleifscheiben, Schleiffiberscheiben, Schleifscheibe, Fiberscheibe, Schleiffiberscheibe, Vulkanfiberscheibe, Fiberschleifscheibe |  |  |  |  | winkelschleifer.png | fi_sfd300c.jpg |  |  |  |  | 10300301_SFD300C.pdf | [6 empty] | 68052000 | CN | 4014855940301 | 0,17 KG | [7 empty] | 4014855940127 | 10 ST | 185 MM | 185 MM | 75 MM | 1,7 KG | 2,57 CDM | Gesleevt in Folie | [7 empty] | EC000173 | EC000173 | AAA020c006 | AAA020c006 | 21011315 | 21011315
670523 | SFD 300 C | 10300301_SFD300C_SL_F | Fiberscheiben | Halbflexible Scheiben | Halbflexible Scheiben | Fiberscheiben | 10300301 |  | Marmor¦Granit¦Beton¦Terazzo¦Kunststoff¦Klebstoff | Stahl¦Edelstahl | Fiberscheiben | Fiberscheiben | SFD 300 C Fiberscheiben, 180 x 22,23 mm Korn 60 | Halbflexible Schleifscheibe |  | Vorteile: Hoch agressives und scharfkantiges Siliciumcarbid Korn - Lange Standzeit - Flexibel einsetzbar auf fast allen Materialien - Sehr gutes Preis-Leistungs-Verhältnis - Einsetzbar nur mit Stützteller (ST 358 A) |  |  | Winkelschleifer |  |  | Leim |  | SiC |  |  |  |  | dicht |  | Fiber | 80 m/s | 8600 U/min |  |  |  | Sternloch |  |  | 60 | [9 empty] | Durchmesser x Loch in mm | 180 x 22,23 | 22,23 mm | 7/8 | [6 empty] | 180 mm | 7 | [33 empty] | Fiberscheiben |  | Schleifscheiben, Fiberscheiben, Vulkanfiberscheiben, Fiberschleifscheiben, Schleiffiberscheiben, Schleifscheibe, Fiberscheibe, Schleiffiberscheibe, Vulkanfiberscheibe, Fiberschleifscheibe |  |  |  |  | winkelschleifer.png | fi_sfd300c.jpg |  |  |  |  | 10300301_SFD300C.pdf | [6 empty] | 68052000 | CN | 4014855940295 | 0,17 KG | [7 empty] | 4014855940110 | 10 ST | 185 MM | 185 MM | 70 MM | 1,7 KG | 2,4 CDM | Gesleevt in Folie | [7 empty] | EC000173 | EC000173 | AAA020c006 | AAA020c006 | 21011315 | 21011315
670524 | SFD 300 C | 10300301_SFD300C_SL_F | Fiberscheiben | Halbflexible Scheiben | Halbflexible Scheiben | Fiberscheiben | 10300301 |  | Marmor¦Granit¦Beton¦Terazzo¦Kunststoff¦Klebstoff | Stahl¦Edelstahl | Fiberscheiben | Fiberscheiben | SFD 300 C Fiberscheiben, 180 x 22,23 mm Korn 80 | Halbflexible Schleifscheibe |  | Vorteile: Hoch agressives und scharfkantiges Siliciumcarbid Korn - Lange Standzeit - Flexibel einsetzbar auf fast allen Materialien - Sehr gutes Preis-Leistungs-Verhältnis - Einsetzbar nur mit Stützteller (ST 358 A) |  |  | Winkelschleifer |  |  | Leim |  | SiC |  |  |  |  | dicht |  | Fiber | 80 m/s | 8600 U/min |  |  |  | Sternloch |  |  | 80 | [9 empty] | Durchmesser x Loch in mm | 180 x 22,23 | 22,23 mm | 7/8 | [6 empty] | 180 mm | 7 | [33 empty] | Fiberscheiben |  | Schleifscheiben, Fiberscheiben, Vulkanfiberscheiben, Fiberschleifscheiben, Schleiffiberscheiben, Schleifscheibe, Fiberscheibe, Schleiffiberscheibe, Vulkanfiberscheibe, Fiberschleifscheibe |  |  |  |  | winkelschleifer.png | fi_sfd300c.jpg |  |  |  |  | 10300301_SFD300C.pdf | [6 empty] | 68052000 | CN | 4014855940288 | 0,17 KG | [7 empty] | 4014855940103 | 10 ST | 185 MM | 185 MM | 75 MM | 1,7 KG | 2,57 CDM | Gesleevt in Folie | [7 empty] | EC000173 | EC000173 | AAA020c006 | AAA020c006 | 21011315 | 21011315
670527 | JS 993 AX Special | 11600105_JS993AXSB_KT_SPECIAL | Sägeblätter | Sägeblätter | Stichsägeblätter | Sägeblätter | 11600105 |  | Hartholz¦Faserverstärkte Kunststoffe¦Epoxidharz¦Stahl¦Metall¦Edelstahl¦Buntmetalle¦Holz mit Nägeln |  | Stichsägeblätter | Bi-Metall-Stichsägeblatt gefräst, geschränkt | JS 993 AX Stichsägeblätter, 132 x 8 x 1,27 mm Nutzlänge 110Bi-Metall, gefräst, geschränkt , 10-14 Zähne pro Zoll, SB-verpackt im Karton | Bi-Metall-Stichsägeblatt gefräst, geschränkt |  | Vorteile: Universell einsetzbares Sägeblatt mit Vario-Verzahnung in Bi-Metallausführung zum Schneiden aller Materialien geeignet, auch für Holz mit Nägeln - Extra dickes, stabiles und langes Blatt für große Werkstückquerschnitte |  |  | Stichsäge | [15 empty] | T- Schaft | gefräst, geschränkt | [13 empty] | Breite x Länge x Dicke in mm | 8 x 132 x 1,27 |  |  | 8 mm | 5/16 | 1,27 mm | 3/64 | [6 empty] | 132 mm | 5-3/16 | [17 empty] | 110 mm | 4-5/16 | [7 empty] | Bi-Metall | 3 - 80 | 10-14 | Sägeblätter |  | Sägeblatt für Stichsäge, Stichsägeblatt |  |  | varioverzahnung_pikto.png¦extrastarkes_blatt_pikto.png¦gerader_schnitt_pikto.png¦gerader_schnitt_stahl.png | varioverzahnung_pikto.png\\Varioverzahnung¦extrastarkes_blatt_pikto.png\\Extra starkes Blatt¦gerader_schnitt_pikto.png\\gerader Schnitt¦gerader_schnitt_stahl.png\\gerader Schnitt Stahl | stichsaege.png | sb_js993ax.jpg |  |  |  |  | 11600105_JS993AXSB_KT.pdf | [6 empty] | 82029920 | DE |  | 0,01 KG | 4014855939787 | 5 ST | 210 MM | 80 MM | 3,6 MM | 0,06 KG | 60,48 CCM |  | 5 ST | 210 MM | 80 MM | 3,6 MM | 0,06 KG | 60,48 CCM | SB-verpackt im Karton | [7 empty] | EC002242 | EC002242 | EAC952c001 | EAC952c001 | 21042208 | 21011614
670528 | SFD 300 C | 10300301_SFD300C_SL_F | Fiberscheiben | Halbflexible Scheiben | Halbflexible Scheiben | Fiberscheiben | 10300301 |  | Marmor¦Granit¦Beton¦Terazzo¦Kunststoff¦Klebstoff | Stahl¦Edelstahl | Fiberscheiben | Fiberscheiben | SFD 300 C Fiberscheiben, 180 x 22,23 mm Korn 120 | Halbflexible Schleifscheibe |  | Vorteile: Hoch agressives und scharfkantiges Siliciumcarbid Korn - Lange Standzeit - Flexibel einsetzbar auf fast allen Materialien - Sehr gutes Preis-Leistungs-Verhältnis - Einsetzbar nur mit Stützteller (ST 358 A) |  |  | Winkelschleifer |  |  | Leim |  | SiC |  |  |  |  | dicht |  | Fiber | 80 m/s | 8600 U/min |  |  |  | Sternloch |  |  | 120 | [9 empty] | Durchmesser x Loch in mm | 180 x 22,23 | 22,23 mm | 7/8 | [6 empty] | 180 mm | 7 | [33 empty] | Fiberscheiben |  | Schleifscheiben, Fiberscheiben, Vulkanfiberscheiben, Fiberschleifscheiben, Schleiffiberscheiben, Schleifscheibe, Fiberscheibe, Schleiffiberscheibe, Vulkanfiberscheibe, Fiberschleifscheibe |  |  |  |  | winkelschleifer.png | fi_sfd300c.jpg |  |  |  |  | 10300301_SFD300C.pdf | [6 empty] | 68052000 | CN | 4014855940271 | 0,17 KG | [7 empty] | 4014855940097 | 10 ST | 185 MM | 185 MM | 75 MM | 1,7 KG | 2,57 CDM | Gesleevt in Folie | [7 empty] | EC000173 | EC000173 | AAA020c006 | AAA020c006 | 21011315 | 21011315
670530 | JS 993 MF Special | 11600105_JS993MFSB_KT_SPECIAL | Sägeblätter | Sägeblätter | Stichsägeblätter | Sägeblätter | 11600105 |  | Bleche¦Metall¦Stahl¦Edelstahl¦Buntmetalle¦Aluminium |  | Stichsägeblätter | Bi-Metall-Stichsägeblatt gefräst, geschränkt | JS 993 MF Stichsägeblätter, 100 x 8 x 1 mm Nutzlänge 75Bi-Metall, gefräst, gewellt , 10-16 Zähne pro Zoll, SB-verpackt im Karton | Bi-Metall-Stichsägeblatt gefräst, geschränkt |  | Vorteile: Spezialblatt mit progressiver Verzahnung für Profile und Bleche aus Edelstahl, Stahl und anderen Metallen - Geeignet für dünnes und dickes Material (bis 10 mm Stärke) - Sehr schneller und gerader Schnitt - Hohe Standzeit durch Bi-Metallausführung |  |  | Stichsäge | [15 empty] | T- Schaft | gefräst, gewellt | [13 empty] | Breite x Länge x Dicke in mm | 8 x 100 x 1 |  |  | 8 mm | 5/16 | 1 mm | 1/32 | [6 empty] | 100 mm | 4 | [17 empty] | 75 mm | 3 | [7 empty] | Bi-Metall | 1,5 - 10 | 10-16 | Sägeblätter |  | Sägeblatt für Stichsäge, Stichsägeblatt |  |  | schneller_schnitt_pikto.png¦gerader_schnitt_stahl.png | schneller_schnitt_pikto.png\\Schneller Schnitt¦gerader_schnitt_stahl.png\\gerader Schnitt Stahl | stichsaege.png | sb_js993mf.jpg |  |  |  |  | 11600105_JS993MFSB_KT.pdf | [6 empty] | 82029920 | DE |  | 0,007 KG | 4014855939770 | 5 ST | 185 MM | 80 MM | 3,6 MM | 0,04 KG | 53,28 CCM |  | 5 ST | 185 MM | 80 MM | 3,6 MM | 0,04 KG | 53,28 CCM | SB-verpackt im Karton | [7 empty] | EC002242 | EC002242 | EAC952c001 | EAC952c001 | 21042208 | 21011614
670532 | JS 904 MT Special | 11600105_JS904MTSB_KT_SPECIAL | Sägeblätter | Sägeblätter | Stichsägeblätter | Sägeblätter | 11600105 |  | Metall¦Sandwichmaterial¦Aluminium¦Faserverstärkte Kunststoffe |  | Stichsägeblätter | Bi-Metall-Stichsägeblatt gefräst, gewellt | JS 904 MT Stichsägeblätter, 130 x 8 x 1 mm Nutzlänge 110Bi-Metall, gefräst, gewellt , 21 Zähne pro Zoll, SB-verpackt im Karton | Bi-Metall-Stichsägeblatt gefräst, gewellt |  | Vorteile: Besonders langes Blatt für Rohre und größere Profilquerschnitte aus Metall - Durch Feinverzahnung speziell für dünnwandige Profile geeignet - Gerader Schnitt |  |  | Stichsäge | [15 empty] | T- Schaft | gefräst, gewellt | [13 empty] | Breite x Länge x Dicke in mm | 8 x 130 x 1 |  |  | 8 mm | 5/16 | 1 mm | 1/32 | [6 empty] | 130 mm | 5-1/8 | [17 empty] | 110 mm | 4-5/16 | [7 empty] | Bi-Metall | 1 - 3 | 21 | Sägeblätter |  | Sägeblatt für Stichsäge, Stichsägeblatt |  |  | gerader_schnitt_stahl.png | gerader_schnitt_stahl.png\\gerader Schnitt Stahl | stichsaege.png | sb_js904mt.jpg |  |  |  |  | 11600105_JS904MTSB_KT.pdf | [6 empty] | 82029920 | DE |  | 0,008 KG | 4014855939763 | 5 ST | 210 MM | 80 MM | 3,6 MM | 0,05 KG | 60,48 CCM |  | 5 ST | 210 MM | 80 MM | 3,6 MM | 0,05 KG | 60,48 CCM | SB-verpackt im Karton | [7 empty] | EC002242 | EC002242 | EAC952c001 | EAC952c001 | 21042208 | 21011614
670533 | JS 971 WF Special | 11600105_JS971WFSB_KT_SPECIAL | Sägeblätter | Sägeblätter | Stichsägeblätter | Sägeblätter | 11600105 |  | Küchenarbeitsplatten¦Beschichtete Platten¦Weichholz¦Konstruktionsholz |  | Stichsägeblätter | CV-Stichsägeblatt kreuzgeschliffen, konisch | JS 971 WF Stichsägeblätter, 132 x 8 x 1,45 mm Nutzlänge 110Crom-Vanadium, kreuzgeschliffen, konisch , 12 Zähne pro Zoll, SB-verpackt im Karton | CV-Stichsägeblatt kreuzgeschliffen, konisch |  | Vorteile: Beidseitig splitterfreier und sauberer Schnitt durch radial zum Mittelpunkt des Sägeblattes ausgerichtete Zahnspitzen - Extra langes Blatt, dadurch besonders für Küchenarbeitsplatten geeignet |  |  | Stichsäge | [15 empty] | T- Schaft | kreuzgeschliffen, konisch | [13 empty] | Breite x Länge x Dicke in mm | 8 x 132 x 1,45 |  |  | 8 mm | 5/16 | 1,45 mm | 1/16 | [6 empty] | 132 mm | 5-3/16 | [17 empty] | 110 mm | 4-5/16 | [7 empty] | Chrom-Vanadium | 3 - 60 | 12 | Sägeblätter |  | Sägeblatt für Stichsäge, Stichsägeblatt |  |  | beidseitig_splitterfrei_pikto.png¦pendelhub_ausschalten_pikto.png¦gerader_schnitt_pikto.png¦sehr_sauberer_schnitt_pikto.png | beidseitig_splitterfrei_pikto.png\\beidseitig splitterfrei¦pendelhub_ausschalten_pikto.png\\Pendelhub ausschalten¦gerader_schnitt_pikto.png\\gerader Schnitt¦sehr_sauberer_schnitt_pikto.png\\sehr sauberer Schnitt | stichsaege.png | sb_js971wf.jpg |  |  |  |  | 11600105_JS971WFSB_KT.pdf | [6 empty] | 82029980 | DE |  | 0,009 KG | 4014855939756 | 5 ST | 210 MM | 80 MM | 3,6 MM | 0,05 KG | 60,48 CCM |  | 5 ST | 210 MM | 80 MM | 3,6 MM | 0,05 KG | 60,48 CCM | SB-verpackt im Karton | [7 empty] | EC002242 | EC002242 | EAC952c001 | EAC952c001 | 21042208 | 21011614
670535 | JS 981 WA Special | 11600105_JS981WASB_KT_SPECIAL | Sägeblätter | Sägeblätter | Stichsägeblätter | Sägeblätter | 11600105 |  | Weichholz¦Konstruktionsholz¦Küchenarbeitsplatten¦Tischlerplatten¦Spanplatten¦Multiplexplatten¦MDF Platten |  | Stichsägeblätter | CV-Stichsägeblatt kreuzgeschliffen, konisch | JS 981 WA Stichsägeblätter, 130 x 8 x 1,7 mm Nutzlänge 105Crom-Vanadium, kreuzgeschliffen, konisch , 9 Zähne pro Zoll, SB-verpackt im Karton | CV-Stichsägeblatt kreuzgeschliffen, konisch |  | Vorteile: Sehr saubere und gerade Schnitte in Holz und Holzwerkstoffen - Besonders saubere Schnitte durch spezielle, dreiseitig geschliffene Zahngeometrie - Extra starkes Blatt für winkelgenaue Schnitte |  |  | Stichsäge | [15 empty] | T- Schaft | kreuzgeschliffen, konisch | [13 empty] | Breite x Länge x Dicke in mm | 8 x 130 x 1,7 |  |  | 8 mm | 5/16 | 1,7 mm | 1/16 | [6 empty] | 130 mm | 5-1/8 | [17 empty] | 105 mm | 4-1/8 | [7 empty] | Chrom-Vanadium | 3 - 80 | 9 | Sägeblätter |  | Sägeblatt für Stichsäge, Stichsägeblatt |  |  | winkelgenau_pikto.png¦schneller_schnitt_pikto.png¦diamantschliff_saegeblatt_pikto.png¦extrastarkes_blatt_pikto.png¦gerader_schnitt_pikto.png | winkelgenau_pikto.png\\Winkelgenau¦schneller_schnitt_pikto.png\\Schneller Schnitt¦diamantschliff_saegeblatt_pikto.png\\Diamantschliff Sägeblatt¦extrastarkes_blatt_pikto.png\\Extra starkes Blatt¦gerader_schnitt_pikto.png\\gerader Schnitt | stichsaege.png | sb_js981wa.jpg |  |  |  |  | 11600105_JS981WASB_KT.pdf | [6 empty] | 82029980 | DE |  | 0,01 KG | 4014855939749 | 5 ST | 210 MM | 80 MM | 3,6 MM | 0,05 KG | 60,48 CCM |  | 5 ST | 210 MM | 80 MM | 3,6 MM | 0,05 KG | 60,48 CCM | SB-verpackt im Karton | [7 empty] | EC002242 | EC002242 | EAC952c001 | EAC952c001 | 21042208 | 21011614
670537 | JS 951 WF Special | 11600105_JS951WFSB_KT_SPECIAL | Sägeblätter | Sägeblätter | Stichsägeblätter | Sägeblätter | 11600105 |  | Weichholz¦Konstruktionsholz¦Beschichtete Platten¦Laminat |  | Stichsägeblätter | CV-Stichsägeblatt kreuzgeschliffen, konisch | JS 951 WF Stichsägeblätter, 100 x 8 x 1,45 mm Nutzlänge 75Crom-Vanadium, kreuzgeschliffen, konisch , 18 Zähne pro Zoll, SB-verpackt im Karton | CV-Stichsägeblatt kreuzgeschliffen, konisch |  | Vorteile: Feine und saubere Kurvenschnitte in Weichholz und beschichteten Platten dank Spitzverzahnung - Bestens auch zum Schneiden von Laminat geeignet |  |  | Stichsäge | [15 empty] | T- Schaft | kreuzgeschliffen, konisch | [13 empty] | Breite x Länge x Dicke in mm | 8 x 100 x 1,45 |  |  | 8 mm | 5/16 | 1,45 mm | 1/16 | [6 empty] | 100 mm | 4 | [17 empty] | 75 mm | 3 | [7 empty] | Chrom-Vanadium | 2 - 20 | 18 | Sägeblätter |  | Sägeblatt für Stichsäge, Stichsägeblatt |  |  | pendelhub_ausschalten_pikto.png¦kurvenschnitt_pikto.png¦sehr_sauberer_schnitt_pikto.png | pendelhub_ausschalten_pikto.png\\Pendelhub ausschalten¦kurvenschnitt_pikto.png\\Kurvenschnitt¦sehr_sauberer_schnitt_pikto.png\\sehr sauberer Schnitt | stichsaege.png | sb_js951wf.jpg |  |  |  |  | 11600105_JS951WFSB_KT.pdf | [6 empty] | 82029980 | DE |  | 0,006 KG | 4014855939732 | 5 ST | 185 MM | 80 MM | 3,6 MM | 0,04 KG | 53,28 CCM |  | 5 ST | 185 MM | 80 MM | 3,6 MM | 0,04 KG | 53,28 CCM | SB-verpackt im Karton | [7 empty] | EC002242 | EC002242 | EAC952c001 | EAC952c001 | 21042208 | 21011614
670538 | JS 601 WQ Supra | 11600105_JS601WQSB_KT_SUPRA | Sägeblätter | Sägeblätter | Stichsägeblätter | Sägeblätter | 11600105 |  | Weichholz¦Konstruktionsholz¦Sperrholz¦Tischlerplatten¦Spanplatten¦Multiplexplatten¦MDF Platten |  | Stichsägeblätter | CV-Stichsägeblatt kreuzgeschliffen, konisch | JS 601 WQ Stichsägeblätter, 100 x 8 x 1,45 mm Nutzlänge 75Crom-Vanadium, kreuzgeschliffen, konisch , 6 Zähne pro Zoll, SB-verpackt im Karton | CV-Stichsägeblatt kreuzgeschliffen, konisch |  | Vorteile: Sehr saubere, gerade und schnelle Schnitte in Holz und Holzwerkstoffen |  |  | Stichsäge | [15 empty] | T- Schaft | kreuzgeschliffen, konisch | [13 empty] | Breite x Länge x Dicke in mm | 8 x 100 x 1,45 |  |  | 8 mm | 5/16 | 1,45 mm | 1/16 | [6 empty] | 100 mm | 4 | [17 empty] | 75 mm | 3 | [7 empty] | Chrom-Vanadium | 10 - 45 | 6 | Sägeblätter |  | Sägeblatt für Stichsäge, Stichsägeblatt |  |  | schneller_schnitt_pikto.png¦gerader_schnitt_pikto.png | schneller_schnitt_pikto.png\\Schneller Schnitt¦gerader_schnitt_pikto.png\\gerader Schnitt | stichsaege.png | sb_js601wq.jpg |  |  |  |  | 11600105_JS601WQSB_KT.pdf | [6 empty] | 82029980 | DE |  | 0,008 KG | 4014855939725 | 5 ST | 185 MM | 80 MM | 3,6 MM | 0,04 KG | 53,28 CCM |  | 5 ST | 185 MM | 80 MM | 3,6 MM | 0,04 KG | 53,28 CCM | SB-verpackt im Karton | [7 empty] | EC002242 | EC002242 | EAC952c001 | EAC952c001 | 21042208 | 21011614
670539 | JS 901 WF Special | 11600105_JS901WFSB_KT_SPECIAL | Sägeblätter | Sägeblätter | Stichsägeblätter | Sägeblätter | 11600105 |  | Weichholz¦Konstruktionsholz¦Sperrholz¦Tischlerplatten¦Multiplexplatten¦MDF Platten |  | Stichsägeblätter | CV-Stichsägeblatt kreuzgeschliffen, konisch | JS 901 WF Stichsägeblätter, 115 x 8 x 1,45 mm Nutzlänge 90Crom-Vanadium, kreuzgeschliffen, konisch , 9 Zähne pro Zoll, SB-verpackt im Karton | CV-Stichsägeblatt kreuzgeschliffen, konisch |  | Vorteile: Sehr saubere, gerade und schnelle Schnitte in Holz und Holzwerkstoffen - Besonders saubere Schnitte durch spezielle, dreiseitig geschliffene Zahngeometrie - Auch für dickes Material bis 65 mm geeignet |  |  | Stichsäge | [15 empty] | T- Schaft | kreuzgeschliffen, konisch | [13 empty] | Breite x Länge x Dicke in mm | 8 x 115 x 1,45 |  |  | 8 mm | 5/16 | 1,45 mm | 1/16 | [6 empty] | 115 mm | 4-1/2 | [17 empty] | 90 mm | 3-1/2 | [7 empty] | Chrom-Vanadium | 3 - 65 | 9 | Sägeblätter |  | Sägeblatt für Stichsäge, Stichsägeblatt |  |  | schneller_schnitt_pikto.png¦diamantschliff_saegeblatt_pikto.png¦gerader_schnitt_pikto.png¦sehr_sauberer_schnitt_pikto.png | schneller_schnitt_pikto.png\\Schneller Schnitt¦diamantschliff_saegeblatt_pikto.png\\Diamantschliff Sägeblatt¦gerader_schnitt_pikto.png\\gerader Schnitt¦sehr_sauberer_schnitt_pikto.png\\sehr sauberer Schnitt | stichsaege.png | sb_js901wf.jpg |  |  |  |  | 11600105_JS901WFSB_KT.pdf | [6 empty] | 82029980 | DE |  | 0,008 KG | 4014855939718 | 5 ST | 210 MM | 80 MM | 3,6 MM | 0,05 KG | 60,48 CCM |  | 5 ST | 210 MM | 80 MM | 3,6 MM | 0,05 KG | 60,48 CCM | SB-verpackt im Karton | [7 empty] | EC002242 | EC002242 | EAC952c001 | EAC952c001 | 21042208 | 21011614
670540 | JS 601 WF Supra | 11600105_JS601WFSB_KT_SUPRA | Sägeblätter | Sägeblätter | Stichsägeblätter | Sägeblätter | 11600105 |  | Konstruktionsholz¦Weichholz¦Sperrholz¦Tischlerplatten¦Spanplatten¦Multiplexplatten¦MDF Platten |  | Stichsägeblätter | CV-Stichsägeblatt kreuzgeschliffen, konisch | JS 601 WF Stichsägeblätter, 100 x 8 x 1,45 mm Nutzlänge 75Crom-Vanadium, kreuzgeschliffen, konisch , 10 Zähne pro Zoll, SB-verpackt im Karton | CV-Stichsägeblatt kreuzgeschliffen, konisch |  | Vorteile: Sehr saubere, gerade Schnitte in Holz und Holzwerkstoffen |  |  | Stichsäge | [15 empty] | T- Schaft | kreuzgeschliffen, konisch | [13 empty] | Breite x Länge x Dicke in mm | 8 x 100 x 1,45 |  |  | 8 mm | 5/16 | 1,45 mm | 1/16 | [6 empty] | 100 mm | 4 | [17 empty] | 75 mm | 3 | [7 empty] | Chrom-Vanadium | 3 - 30 | 10 | Sägeblätter |  | Sägeblatt für Stichsäge, Stichsägeblatt |  |  | gerader_schnitt_pikto.png | gerader_schnitt_pikto.png\\gerader Schnitt | stichsaege.png | sb_js601wf.jpg |  |  |  |  | 11600105_JS601WFSB_KT.pdf | [6 empty] | 82029980 | DE |  | 0,006 KG | 4014855939701 | 5 ST | 185 MM | 80 MM | 3,6 MM | 0,04 KG | 53,28 CCM |  | 5 ST | 185 MM | 80 MM | 3,6 MM | 0,04 KG | 53,28 CCM | SB-verpackt im Karton | [7 empty] | EC002242 | EC002242 | EAC952c001 | EAC952c001 | 21042208 | 21011614
670541 | JS 931 WF Special | 11600105_JS931WFSB_KT_SPECIAL | Sägeblätter | Sägeblätter | Stichsägeblätter | Sägeblätter | 11600105 |  | Weichholz¦Konstruktionsholz¦Spanplatten¦Sperrholz¦Tischlerplatten |  | Stichsägeblätter | CV-Stichsägeblatt kreuzgeschliffen, konisch | JS 931 WF Stichsägeblätter, 115 x 5 x 1,45 mm Nutzlänge 95Crom-Vanadium, kreuzgeschliffen, konisch , 8-11 Zähne pro Zoll, SB-verpackt im Karton | CV-Stichsägeblatt kreuzgeschliffen, konisch |  | Vorteile: Top-Produkt mit doppelseitiger Verzahnung für extreme Kurvenschnitte in Holz und Holzwerkstoffen - Feine und saubere Schnittkanten - Für dünnes und dickes Material geeignet |  |  | Stichsäge | [15 empty] | T- Schaft | kreuzgeschliffen, konisch | [13 empty] | Breite x Länge x Dicke in mm | 5 x 115 x 1,45 |  |  | 5 mm | 3/16 | 1,45 mm | 1/16 | [6 empty] | 115 mm | 4-1/2 | [17 empty] | 95 mm | 3-3/4 | [7 empty] | Chrom-Vanadium | 3 - 60 | 8-11 | Sägeblätter |  | Sägeblatt für Stichsäge, Stichsägeblatt |  |  | rueckenverzahnt_pikto.png¦pendelhub_ausschalten_pikto.png¦kurvenschnitt_pikto.png¦sehr_sauberer_schnitt_pikto.png | rueckenverzahnt_pikto.png\\Rückenverzahnt¦pendelhub_ausschalten_pikto.png\\Pendelhub ausschalten¦kurvenschnitt_pikto.png\\Kurvenschnitt¦sehr_sauberer_schnitt_pikto.png\\sehr sauberer Schnitt | stichsaege.png | sb_js931wf.jpg |  |  |  |  | 11600105_JS931WFSB_KT.pdf | [6 empty] | 82029980 | DE |  | 0,008 KG | 4014855939695 | 5 ST | 210 MM | 80 MM | 3,6 MM | 0,04 KG | 60,48 CCM |  | 5 ST | 210 MM | 80 MM | 3,6 MM | 0,04 KG | 60,48 CCM | SB-verpackt im Karton | [7 empty] | EC002242 | EC002242 | EAC952c001 | EAC952c001 | 21042208 | 21011614
670542 | JS 601 WQ Supra | 11600105_JS601WQSB_KT_SUPRA | Sägeblätter | Sägeblätter | Stichsägeblätter | Sägeblätter | 11600105 |  | Weichholz¦Konstruktionsholz¦Sperrholz¦Tischlerplatten¦Spanplatten¦Multiplexplatten¦MDF Platten |  | Stichsägeblätter | CV-Stichsägeblatt kreuzgeschliffen, konisch | JS 601 WQ Stichsägeblätter, 115 x 8 x 1,45 mm Nutzlänge 90Crom-Vanadium, kreuzgeschliffen, konisch , 8 Zähne pro Zoll, SB-verpackt im Karton | CV-Stichsägeblatt kreuzgeschliffen, konisch |  | Vorteile: Sehr saubere, gerade und schnelle Schnitte in Holz und Holzwerkstoffen |  |  | Stichsäge | [15 empty] | T- Schaft | kreuzgeschliffen, konisch | [13 empty] | Breite x Länge x Dicke in mm | 8 x 115 x 1,45 |  |  | 8 mm | 5/16 | 1,45 mm | 1/16 | [6 empty] | 115 mm | 4-1/2 | [17 empty] | 90 mm | 3-1/2 | [7 empty] | Chrom-Vanadium | 10 - 65 | 8 | Sägeblätter |  | Sägeblatt für Stichsäge, Stichsägeblatt |  |  | schneller_schnitt_pikto.png¦gerader_schnitt_pikto.png | schneller_schnitt_pikto.png\\Schneller Schnitt¦gerader_schnitt_pikto.png\\gerader Schnitt | stichsaege.png | sb_js601wq.jpg |  |  |  |  | 11600105_JS601WQSB_KT.pdf | [6 empty] | 82029980 | DE |  | 0,008 KG | 4014855939688 | 5 ST | 210 MM | 80 MM | 3,6 MM | 0,05 KG | 60,48 CCM |  | 5 ST | 210 MM | 80 MM | 3,6 MM | 0,05 KG | 60,48 CCM | SB-verpackt im Karton | [7 empty] | EC002242 | EC002242 | EAC952c001 | EAC952c001 | 21042208 | 21011614
670543 | JS 941 LF Special | 11600105_JS941LFSB_KT_SPECIAL | Sägeblätter | Sägeblätter | Stichsägeblätter | Sägeblätter | 11600105 |  | Laminat¦Beschichtete Platten¦Kunststoff |  | Stichsägeblätter | CV-Stichsägeblatt kreuzgeschliffen, konisch | JS 941 LF Stichsägeblätter, 100 x 5 x 1,45 mm Nutzlänge 75Crom-Vanadium, kreuzgeschliffen, konisch , 17-19 Zähne pro Zoll, SB-verpackt im Karton | CV-Stichsägeblatt kreuzgeschliffen, konisch |  | Vorteile: Top-Produkt mit Rückenverzahnung für Kurvenschnitte in Laminat, Vinylparkett, Kunststoff und kunststoffbeschichteten Platten - Feinverzahnung für allseitig saubere und ausrissfreie Schnittkanten |  |  | Stichsäge | [15 empty] | T- Schaft | kreuzgeschliffen, konisch | [13 empty] | Breite x Länge x Dicke in mm | 5 x 100 x 1,45 |  |  | 5 mm | 3/16 | 1,45 mm | 1/16 | [6 empty] | 100 mm | 4 | [17 empty] | 75 mm | 3 | [7 empty] | Chrom-Vanadium | 3 - 30 | 17-19 | Sägeblätter |  | Sägeblatt für Stichsäge, Stichsägeblatt |  |  | rueckenverzahnt_pikto.png¦beidseitig_splitterfrei_pikto.png¦pendelhub_ausschalten_pikto.png¦kurvenschnitt_pikto.png¦sehr_sauberer_schnitt_pikto.png | rueckenverzahnt_pikto.png\\Rückenverzahnt¦beidseitig_splitterfrei_pikto.png\\beidseitig splitterfrei¦pendelhub_ausschalten_pikto.png\\Pendelhub ausschalten¦kurvenschnitt_pikto.png\\Kurvenschnitt¦sehr_sauberer_schnitt_pikto.png\\sehr sauberer Schnitt | stichsaege.png | sb_js941lf.jpg |  |  |  |  | 11600105_JS941LFSB_KT.pdf | [6 empty] | 82029980 | DE |  | 0,007 KG | 4014855939671 | 5 ST | 185 MM | 80 MM | 3,6 MM | 0,04 KG | 53,28 CCM |  | 5 ST | 185 MM | 80 MM | 3,6 MM | 0,04 KG | 53,28 CCM | SB-verpackt im Karton | [7 empty] | EC002242 | EC002242 | EAC952c001 | EAC952c001 | 21042208 | 21011614
670544 | JS 941 WF Special | 11600105_JS941WFSB_KT_SPECIAL | Sägeblätter | Sägeblätter | Stichsägeblätter | Sägeblätter | 11600105 |  | Weichholz¦Konstruktionsholz¦Sperrholz¦Tischlerplatten¦Spanplatten¦Multiplexplatten¦MDF Platten |  | Stichsägeblätter | CV-Stichsägeblatt kreuzgeschliffen, konisch | JS 941 WF Stichsägeblätter, 100 x 5 x 1,45 mm Nutzlänge 75Crom-Vanadium, kreuzgeschliffen, konisch , 10-18 Zähne pro Zoll, SB-verpackt im Karton | CV-Stichsägeblatt kreuzgeschliffen, konisch |  | Vorteile: Sägeblatt mit Rückenverzahnung für saubere Kurvenschnitte in Holz und Holzwerkstoffen aller Art - Feine, sehr saubere Schnittkanten |  |  | Stichsäge | [15 empty] | T- Schaft | kreuzgeschliffen, konisch | [13 empty] | Breite x Länge x Dicke in mm | 5 x 100 x 1,45 |  |  | 5 mm | 3/16 | 1,45 mm | 1/16 | [6 empty] | 100 mm | 4 | [17 empty] | 75 mm | 3 | [7 empty] | Chrom-Vanadium | 4 - 30 | 10-18 | Sägeblätter |  | Sägeblatt für Stichsäge, Stichsägeblatt |  |  | rueckenverzahnt_pikto.png¦pendelhub_ausschalten_pikto.png¦kurvenschnitt_pikto.png¦sehr_sauberer_schnitt_pikto.png | rueckenverzahnt_pikto.png\\Rückenverzahnt¦pendelhub_ausschalten_pikto.png\\Pendelhub ausschalten¦kurvenschnitt_pikto.png\\Kurvenschnitt¦sehr_sauberer_schnitt_pikto.png\\sehr sauberer Schnitt | stichsaege.png | sb_js941wf.jpg |  |  |  |  | 11600105_JS941WFSB_KT.pdf | [6 empty] | 82029980 | DE |  | 0,007 KG | 4014855939664 | 5 ST | 185 MM | 80 MM | 3,6 MM | 0,04 KG | 53,28 CCM |  | 5 ST | 185 MM | 80 MM | 3,6 MM | 0,04 KG | 53,28 CCM | SB-verpackt im Karton | [7 empty] | EC002242 | EC002242 | EAC952c001 | EAC952c001 | 21042208 | 21011614
670545 | JS 981 WA Special | 11600105_JS981WASB_KT_SPECIAL | Sägeblätter | Sägeblätter | Stichsägeblätter | Sägeblätter | 11600105 |  | Weichholz¦Konstruktionsholz¦Küchenarbeitsplatten¦Tischlerplatten¦Spanplatten¦Multiplexplatten¦MDF Platten |  | Stichsägeblätter | CV-Stichsägeblatt kreuzgeschliffen, konisch | JS 981 WA Stichsägeblätter, 170 x 8 x 1,7 mm Nutzlänge 145Crom-Vanadium, kreuzgeschliffen, konisch , 9 Zähne pro Zoll, SB-verpackt im Karton | CV-Stichsägeblatt kreuzgeschliffen, konisch |  | Vorteile: Sehr saubere und gerade Schnitte in Holz und Holzwerkstoffen - Besonders saubere Schnitte durch spezielle, dreiseitig geschliffene Zahngeometrie - Extra starkes Blatt für winkelgenaue Schnitte |  |  | Stichsäge | [15 empty] | T- Schaft | kreuzgeschliffen, konisch | [13 empty] | Breite x Länge x Dicke in mm | 8 x 170 x 1,7 |  |  | 8 mm | 5/16 | 1,7 mm | 1/16 | [6 empty] | 170 mm | 6-11/16 | [17 empty] | 145 mm | 5-11/16 | [7 empty] | Chrom-Vanadium | 3 - 120 | 9 | Sägeblätter |  | Sägeblatt für Stichsäge, Stichsägeblatt |  |  | winkelgenau_pikto.png¦schneller_schnitt_pikto.png¦diamantschliff_saegeblatt_pikto.png¦extrastarkes_blatt_pikto.png¦gerader_schnitt_pikto.png | winkelgenau_pikto.png\\Winkelgenau¦schneller_schnitt_pikto.png\\Schneller Schnitt¦diamantschliff_saegeblatt_pikto.png\\Diamantschliff Sägeblatt¦extrastarkes_blatt_pikto.png\\Extra starkes Blatt¦gerader_schnitt_pikto.png\\gerader Schnitt | stichsaege.png | sb_js981wa.jpg |  |  |  |  | 11600105_JS981WASB_KT.pdf | [6 empty] | 82029980 | DE |  | 0,013 KG | 4014855939657 | 5 ST | 255 MM | 55 MM | 10 MM | 0,07 KG | 140,25 CCM |  | 5 ST | 255 MM | 55 MM | 10 MM | 0,07 KG | 140,25 CCM | SB-verpackt im Karton | [7 empty] | EC002242 | EC002242 | EAC952c001 | EAC952c001 | 21042208 | 21011614
670546 | JS 661 WF Supra | 11600105_JS661WFSB_KT_SUPRA | Sägeblätter | Sägeblätter | Stichsägeblätter | Sägeblätter | 11600105 |  | Weichholz¦Konstruktionsholz¦Beschichtete Platten¦Küchenarbeitsplatten¦Sperrholz¦Multiplexplatten |  | Stichsägeblätter | CV-Stichsägeblatt kreuzgeschliffen, konisch | JS 661 WF Stichsägeblätter, 100 x 8 x 1,45 mm Nutzlänge 75Crom-Vanadium, kreuzgeschliffen, konisch , 10 Zähne pro Zoll, SB-verpackt im Karton | CV-Stichsägeblatt kreuzgeschliffen, konisch |  | Vorteile: Sehr saubere, gerade Schnitte in Holz und Holzwerkstoffen - Saubere Schnittkanten auf der Sichtseite durch Stoßverzahnung - Besonders für beschichtete Platten und Küchenarbeitsplatten |  |  | Stichsäge | [15 empty] | T- Schaft | kreuzgeschliffen, konisch | [13 empty] | Breite x Länge x Dicke in mm | 8 x 100 x 1,45 |  |  | 8 mm | 5/16 | 1,45 mm | 1/16 | [6 empty] | 100 mm | 4 | [17 empty] | 75 mm | 3 | [7 empty] | Chrom-Vanadium | 3 - 30 | 10 | Sägeblätter |  | Sägeblatt für Stichsäge, Stichsägeblatt |  |  | auf_stoss_pikto.png¦pendelhub_ausschalten_pikto.png¦sehr_sauberer_schnitt_pikto.png | auf_stoss_pikto.png\\Stoßzahnung¦pendelhub_ausschalten_pikto.png\\Pendelhub ausschalten¦sehr_sauberer_schnitt_pikto.png\\sehr sauberer Schnitt | stichsaege.png | sb_js661wf.jpg |  |  |  |  | 11600105_JS661WFSB_KT.pdf | [6 empty] | 82029980 | DE |  | 0,008 KG | 4014855939640 | 5 ST | 185 MM | 80 MM | 3,6 MM | 0,04 KG | 53,28 CCM |  | 5 ST | 185 MM | 80 MM | 3,6 MM | 0,04 KG | 53,28 CCM | SB-verpackt im Karton | [7 empty] | EC002242 | EC002242 | EAC952c001 | EAC952c001 | 21042208 | 21011614
670547 | JS 302 WQ Extra | 11600105_JS302WQSB_KT_EXTRA | Sägeblätter | Sägeblätter | Stichsägeblätter | Sägeblätter | 11600105 |  | Weichholz¦Konstruktionsholz¦Küchenarbeitsplatten¦Sperrholz¦Spanplatten¦Tischlerplatten¦Multiplexplatten¦MDF Platten |  | Stichsägeblätter | CV-Stichsägeblatt kreuzgeschliffen, geschränkt | JS 302 WQ Stichsägeblätter, 100 x 8 x 1,25 mm Nutzlänge 75Crom-Vanadium, kreuzgeschliffen, geschränkt , 6 Zähne pro Zoll, SB-verpackt im Karton | CV-Stichsägeblatt kreuzgeschliffen, geschränkt |  | Vorteile: Sehr schnelle, raue Schnitte in nahezu allen Holz-Werkstoffen - Topseller mit sehr gutem Preis-/Leistungsverhältnis |  |  | Stichsäge | [15 empty] | T- Schaft | kreuzgeschliffen, geschränkt | [13 empty] | Breite x Länge x Dicke in mm | 8 x 100 x 1,25 |  |  | 8 mm | 5/16 | 1,25 mm | 3/64 | [6 empty] | 100 mm | 4 | [17 empty] | 75 mm | 3 | [7 empty] | Chrom-Vanadium | 5 - 50 | 6 | Sägeblätter |  | Sägeblatt für Stichsäge, Stichsägeblatt |  |  | rauer_grober_schnitt_pikto.png¦schneller_schnitt_pikto.png | rauer_grober_schnitt_pikto.png\\Rauer, grober Schnitt¦schneller_schnitt_pikto.png\\Schneller Schnitt | stichsaege.png | sb_js302wq.jpg |  |  |  |  | 11600105_JS302WQSB_KT.pdf | [6 empty] | 82029980 | DE |  | 0,008 KG | 4014855939633 | 5 ST | 185 MM | 80 MM | 3,6 MM | 0,04 KG | 53,28 CCM |  | 5 ST | 185 MM | 80 MM | 3,6 MM | 0,04 KG | 53,28 CCM | SB-verpackt im Karton | [7 empty] | EC002242 | EC002242 | EAC952c001 | EAC952c001 | 21042208 | 21011614
670548 | JS 302 WQ Extra | 11600105_JS302WQSB_KT_EXTRA | Sägeblätter | Sägeblätter | Stichsägeblätter | Sägeblätter | 11600105 |  | Weichholz¦Konstruktionsholz¦Küchenarbeitsplatten¦Sperrholz¦Spanplatten¦Tischlerplatten¦Multiplexplatten¦MDF Platten |  | Stichsägeblätter | CV-Stichsägeblatt kreuzgeschliffen, geschränkt | JS 302 WQ Stichsägeblätter, 130 x 8 x 1,25 mm Nutzlänge 110Crom-Vanadium, kreuzgeschliffen, geschränkt , 6 Zähne pro Zoll, SB-verpackt im Karton | CV-Stichsägeblatt kreuzgeschliffen, geschränkt |  | Vorteile: Sehr schnelle, raue Schnitte in nahezu allen Holz-Werkstoffen - Topseller mit sehr gutem Preis-/Leistungsverhältnis |  |  | Stichsäge | [15 empty] | T- Schaft | kreuzgeschliffen, geschränkt | [13 empty] | Breite x Länge x Dicke in mm | 8 x 130 x 1,25 |  |  | 8 mm | 5/16 | 1,25 mm | 3/64 | [6 empty] | 130 mm | 5-1/8 | [17 empty] | 110 mm | 4-5/16 | [7 empty] | Chrom-Vanadium | 5 - 100 | 6 | Sägeblätter |  | Sägeblatt für Stichsäge, Stichsägeblatt |  |  | rauer_grober_schnitt_pikto.png¦schneller_schnitt_pikto.png | rauer_grober_schnitt_pikto.png\\Rauer, grober Schnitt¦schneller_schnitt_pikto.png\\Schneller Schnitt | stichsaege.png | sb_js302wq.jpg |  |  |  |  | 11600105_JS302WQSB_KT.pdf | [6 empty] | 82029980 | DE |  | 0,01 KG | 4014855939626 | 5 ST | 210 MM | 80 MM | 3,6 MM | 0,05 KG | 60,48 CCM |  | 5 ST | 210 MM | 80 MM | 3,6 MM | 0,05 KG | 60,48 CCM | SB-verpackt im Karton | [7 empty] | EC002242 | EC002242 | EAC952c001 | EAC952c001 | 21042208 | 21011614
670549 | JS 352 WQ Extra | 11600105_JS352WQSB_KT_EXTRA | Sägeblätter | Sägeblätter | Stichsägeblätter | Sägeblätter | 11600105 |  | Weichholz¦Konstruktionsholz¦Küchenarbeitsplatten¦Sperrholz¦Tischlerplatten¦Spanplatten¦Multiplexplatten |  | Stichsägeblätter | CV-Stichsägeblatt kreuzgeschliffen, geschränkt | JS 352 WQ Stichsägeblätter, 100 x 8 x 1,25 mm Nutzlänge 75Crom-Vanadium, kreuzgeschliffen, geschränkt , 6 Zähne pro Zoll, SB-verpackt im Karton | CV-Stichsägeblatt kreuzgeschliffen, geschränkt |  | Vorteile: Sehr schnelle, raue Kurvenschnitte in nahezu allen Holz-Werkstoffen - Topseller mit sehr gutem Preis-/Leistungsverhältnis |  |  | Stichsäge | [15 empty] | T- Schaft | kreuzgeschliffen, geschränkt | [13 empty] | Breite x Länge x Dicke in mm | 8 x 100 x 1,25 |  |  | 8 mm | 5/16 | 1,25 mm | 3/64 | [6 empty] | 100 mm | 4 | [17 empty] | 75 mm | 3 | [7 empty] | Chrom-Vanadium | 5 - 50 | 6 | Sägeblätter |  | Sägeblatt für Stichsäge, Stichsägeblatt |  |  | schneller_schnitt_pikto.png¦rauer_kurviger_schnitt_pikto.png | schneller_schnitt_pikto.png\\Schneller Schnitt¦rauer_kurviger_schnitt_pikto.png\\Rauer, kurviger Schnitt | stichsaege.png | sb_js352wq.jpg |  |  |  |  | 11600105_JS352WQSB_KT.pdf | [6 empty] | 82029980 | DE |  | 0,006 KG | 4014855939619 | 5 ST | 185 MM | 80 MM | 3,6 MM | 0,03 KG | 53,28 CCM |  | 5 ST | 185 MM | 80 MM | 3,6 MM | 0,03 KG | 53,28 CCM | SB-verpackt im Karton | [7 empty] | EC002242 | EC002242 | EAC952c001 | EAC952c001 | 21042208 | 21011614
670550 | JS 601 LF Supra | 11600105_JS601LFSB_KT_SUPRA | Sägeblätter | Sägeblätter | Stichsägeblätter | Sägeblätter | 11600105 |  | Laminat¦Kunststoff¦Beschichtete Platten |  | Stichsägeblätter | CV-Stichsägeblatt kreuzgeschliffen, konisch | JS 601 LF Stichsägeblätter, 100 x 8 x 1,45 mm Nutzlänge 75Crom-Vanadium, kreuzgeschliffen, konisch , 17 Zähne pro Zoll, SB-verpackt im Karton | CV-Stichsägeblatt kreuzgeschliffen, konisch |  | Vorteile: Sehr saubere, gerade und beidseitig splitterfreie Schnitte in Kunststoff und kunststoffbeschichteten Werkstoffen - Topseller für Laminat und Vinylparkett |  |  | Stichsäge | [15 empty] | T- Schaft | kreuzgeschliffen, konisch | [13 empty] | Breite x Länge x Dicke in mm | 8 x 100 x 1,45 |  |  | 8 mm | 5/16 | 1,45 mm | 1/16 | [6 empty] | 100 mm | 4 | [17 empty] | 75 mm | 3 | [7 empty] | Chrom-Vanadium | 3 - 30 | 17 | Sägeblätter |  | Sägeblatt für Stichsäge, Stichsägeblatt |  |  | beidseitig_splitterfrei_pikto.png¦pendelhub_ausschalten_pikto.png¦gerader_schnitt_pikto.png¦sehr_sauberer_schnitt_pikto.png | beidseitig_splitterfrei_pikto.png\\beidseitig splitterfrei¦pendelhub_ausschalten_pikto.png\\Pendelhub ausschalten¦gerader_schnitt_pikto.png\\gerader Schnitt¦sehr_sauberer_schnitt_pikto.png\\sehr sauberer Schnitt | stichsaege.png | sb_js601lf.jpg |  |  |  |  | 11600105_JS601LFSB_KT.pdf | [6 empty] | 82029980 | DE |  | 0,008 KG | 4014855935604 | 5 ST | 185 MM | 80 MM | 3,6 MM | 0,04 KG | 53,28 CCM |  | 5 ST | 185 MM | 80 MM | 3,6 MM | 0,04 KG | 53,28 CCM | SB-verpackt im Karton | [7 empty] | EC002242 | EC002242 | EAC952c001 | EAC952c001 | 21042208 | 21011614
670551 | JS 901 WQ Special | 11600105_JS901WQSB_KT_SPECIAL | Sägeblätter | Sägeblätter | Stichsägeblätter | Sägeblätter | 11600105 |  | Hartholz¦HPL Platten¦Sperrholz¦Tischlerplatten¦Spanplatten |  | Stichsägeblätter | Bi-Metall-Stichsägeblatt kreuzgeschliffen, konisch | JS 901 WQ Stichsägeblätter, 100 x 8 x 1,27 mm Nutzlänge 75Bi-Metall, kreuzgeschliffen, konisch , 6 Zähne pro Zoll, SB-verpackt im Karton | Bi-Metall-Stichsägeblatt kreuzgeschliffen, konisch |  | Vorteile: Sehr schnelle, gerade und saubere Schnitte in harten Materialien wie Hartholz, Laminat und HPL-Platten - Besonders hohe Standzeit durch BI-Metallausführung |  |  | Stichsäge | [15 empty] | T- Schaft | kreuzgeschliffen, konisch | [13 empty] | Breite x Länge x Dicke in mm | 8 x 100 x 1,27 |  |  | 8 mm | 5/16 | 1,27 mm | 3/64 | [6 empty] | 100 mm | 4 | [17 empty] | 75 mm | 3 | [7 empty] | Bi-Metall | 10 - 45 | 6 | Sägeblätter |  | Sägeblatt für Stichsäge, Stichsägeblatt |  |  | schneller_schnitt_pikto.png¦sehr_sauberer_schnitt_pikto.png | schneller_schnitt_pikto.png\\Schneller Schnitt¦sehr_sauberer_schnitt_pikto.png\\sehr sauberer Schnitt | stichsaege.png | sb_js901wq.jpg |  |  |  |  | 11600105_JS901WQSB_KT.pdf | [6 empty] | 82029980 | DE |  | 0,007 KG | 4014855935598 | 5 ST | 185 MM | 80 MM | 3,6 MM | 0,04 KG | 53,28 CCM |  | 5 ST | 185 MM | 80 MM | 3,6 MM | 0,04 KG | 53,28 CCM | SB-verpackt im Karton | [7 empty] | EC002242 | EC002242 | EAC952c001 | EAC952c001 | 21042208 | 21011614
670556 | JS 981 WA Special | 11600105_JS981WASB_KT_SPECIAL | Sägeblätter | Sägeblätter | Stichsägeblätter | Sägeblätter | 11600105 |  | Weichholz¦Konstruktionsholz¦Küchenarbeitsplatten¦Tischlerplatten¦Spanplatten¦Multiplexplatten¦MDF Platten |  | Stichsägeblätter | CV-Stichsägeblatt kreuzgeschliffen, konisch | JS 981 WA Stichsägeblätter, 100 x 8 x 1,7 mm Nutzlänge 75Crom-Vanadium, kreuzgeschliffen, konisch , 9 Zähne pro Zoll, SB-verpackt im Karton | CV-Stichsägeblatt kreuzgeschliffen, konisch |  | Vorteile: Sehr saubere und gerade Schnitte in Holz und Holzwerkstoffen - Besonders saubere Schnitte durch spezielle, dreiseitig geschliffene Zahngeometrie - Extra starkes Blatt für winkelgenaue Schnitte |  |  | Stichsäge | [15 empty] | T- Schaft | kreuzgeschliffen, konisch | [13 empty] | Breite x Länge x Dicke in mm | 8 x 100 x 1,7 |  |  | 8 mm | 5/16 | 1,7 mm | 1/16 | [6 empty] | 100 mm | 4 | [17 empty] | 75 mm | 3 | [7 empty] | Chrom-Vanadium | 3 - 45 | 9 | Sägeblätter |  | Sägeblatt für Stichsäge, Stichsägeblatt |  |  | winkelgenau_pikto.png¦schneller_schnitt_pikto.png¦diamantschliff_saegeblatt_pikto.png¦extrastarkes_blatt_pikto.png¦gerader_schnitt_pikto.png | winkelgenau_pikto.png\\Winkelgenau¦schneller_schnitt_pikto.png\\Schneller Schnitt¦diamantschliff_saegeblatt_pikto.png\\Diamantschliff Sägeblatt¦extrastarkes_blatt_pikto.png\\Extra starkes Blatt¦gerader_schnitt_pikto.png\\gerader Schnitt | stichsaege.png | sb_js981wa.jpg |  |  |  |  | 11600105_JS981WASB_KT.pdf | [6 empty] | 82029980 | DE |  | 0,008 KG | 4014855935581 | 5 ST | 185 MM | 80 MM | 3,6 MM | 0,04 KG | 53,28 CCM |  | 5 ST | 185 MM | 80 MM | 3,6 MM | 0,04 KG | 53,28 CCM | SB-verpackt im Karton | [7 empty] | EC002242 | EC002242 | EAC952c001 | EAC952c001 | 21042208 | 21011614
672090 | DT 900 KHX Special | 10800102_DT900KHX_SPECIALKART | Diamantwerkzeuge | Diamantwerkzeuge | Diamantgroßtrennscheiben | Diamanttrennscheiben | 10800102 |  | Klinker hart | Klinker mittelhart | Diamantgroßtrennscheiben | Diamantgroßtrennscheiben | DT 900KHX Diamanttrennscheiben, 450 x 3,6 x 60 mm 30 Segmente 40 x 3,6 x 12 mm, Engverzahnt Reduzierring 25,4 | Diamanttrennscheibe |  | Vorteile: Spezielle Anordnung der Diamanten sorgt für eine sehr hohe Schnittgeschwindigkeit und gute Standzeit - Sehr gute Standzeit durch 15 mm hohes Segment- Besonders gut geeignet für harten bis sehr harten Klinker |  | Diamanttrennscheibe für harten bis sehr harten Klinker. Die spezielle Anordnung der Diamanten sorgt für eine sehr hohe Schnittgeschwindigkeit und gute Standzeit. | Tischsäge | höchste | lasergeschweißt | [5 empty] | eng verzahnt | höchste |  |  |  | 100 m/s | 4800 U/min | [7 empty] | Tischsäge | Engverzahnt | [7 empty] | Durchmesser x Bohrung in mm | 450 x 60 | 60 mm | 2-3/8 | [6 empty] | 450 mm | 18 | [6 empty] | 25,4 mm | 1 |  |  |  |  | 30 St. | 3,6 mm | 9/64 | 12 mm | 1/2 | 40 mm | 1-1/2 | [14 empty] | Diamantscheiben |  | Diamant-Trennscheiben, Trennscheiben, Diamantscheiben, Schleifscheiben, Diamantscheibe, Diamant-Trennscheibe, Schleifscheibe, Trennscheibe, Diamanttrennschleifscheibe |  |  | pikto_diamant_nass_trocken.png¦pikto_gesetzte_diamanten.png | pikto_diamant_nass_trocken.png\\Geeignet für Nass- und Trockenanwendung¦pikto_gesetzte_diamanten.png\\Gesetzte Diamanten¦piktogramm_lasergeschweisst.png\\Lasergeschweißt | tischsaege.png | dt_900khx_ts.jpg |  |  |  |  | 10800102_DT900KHX.pdf | [6 empty] | 68042100 | UA |  | 3,22 KG | [7 empty] | 4014855950904 | 1 ST | 460 MM | 460 MM | 10 MM | 3,54 KG | 2,12 CDM | Karton |  | 60 ST | [5 empty] | EC000173 | EC000173 | AAA017c016 | AAA017c016 | 21011319 | 21011319